## Medl följd
Resultatbilaga sid 1 | [9 empty] | XRF-resultat, Edsbergs Båtklubb | [16 empty] | 2025-03-17
[5 empty] | KOPPAR (Cu), µg /cm2 | [7 empty] | ZINK (Zn), µg /cm2 | [7 empty] | TENN (Sn), µg /cm2 |  |  |  |  | MEDELVÄRDEN, µg /cm2
Id. Nr | HB nr | SB bak | SB mitt | SB för | BB för | BB mitt | BB bak | BB, Akter, roder | SB, Akter, roder | SB bak | SB mitt | SB för | BB för | BB mitt | BB bak | BB, Akter, roder | SB, Akter, roder | SB bak | SB mitt | SB för | BB för | BB mitt | BB bak | BB, Akter, roder | SB, Akter, roder | Koppar | Zink | Tenn | Bly | Kommentar
228 | 38 | 380 | 1600 | 1300 | 130 | 1700 | 1900 | 250 | 1900 | 220 | 370 | 2000 | 100 | 3300 | 2800 | 160 | 4600 | <LOQ | <LOQ | <LOQ | <LOQ | <LOQ | <LOQ | <LOQ | <LOQ | 1100 | 1700 | <LOQ | <LOQ | M
337 | 7 | 470 | 420 | 1300 | 790 | 540 | 410 | 1100 | 170 | 2500 | 1900 | 2400 | 2900 | 610 | 810 | 960 | 1500 | <LOQ | <LOQ | <LOQ | <LOQ | <LOQ | <LOQ | <LOQ | <LOQ | 650 | 1700 | <LOQ | 130 | M, gul
404 | 41 | 1100 | 2500 | 3200 | 2000 | 2200 | 1700 | 1100 | 1500 | 4300 | 8700 | 9500 | 8400 | 8100 | 7200 | 9500 | 8200 | <LOQ | <LOQ | 180 | 150 | <LOQ | <LOQ | <LOQ | <LOQ | 1900 | 8000 | 60 | <LOQ | M
488 | 3 | 4400 | 3600 | 3900 | 3300 | 3300 | 5600 | 4800 | 4400 | 1500 | 2700 | 960 | 1200 | 1500 | 1100 | 4000 | 2000 | <LOQ | <LOQ | <LOQ | <LOQ | <LOQ | <LOQ | <LOQ | <LOQ | 4200 | 1900 | <LOQ | <LOQ | S
534 | 2 | 2000 | 330 | 410 | 290 | 1100 | 570 | 1400 | 970 | 3000 | 5100 | 4900 | 5000 | 3000 | 1700 | 3400 | 4800 | <LOQ | <LOQ | <LOQ | <LOQ | <LOQ | <LOQ | <LOQ | <LOQ | 880 | 3900 | <LOQ | <LOQ | M
552 | 7 | <LOQ | <LOQ | <LOQ | <LOQ | <LOQ | <LOQ | <LOQ | <LOQ | <LOQ | <LOQ | <LOQ | <LOQ | <LOQ | <LOQ | <LOQ | <LOQ | <LOQ | <LOQ | <LOQ | <LOQ | <LOQ | <LOQ | <LOQ | <LOQ | <LOQ | <LOQ | <LOQ | <LOQ | M
610 | 8 | 1100 | 530 | 820 | 1700 | 1600 | 1900 | 1300 | 1600 | 1200 | 1100 | 1600 | 1800 | 2700 | 1900 | 1900 | 3300 | 220 | 340 | 260 | 320 | 200 | 410 | 310 | 280 | 1300 | 1900 | 290 | <LOQ | M, trä
619 | 18 | 170 | <LOQ | 180 | <LOQ | 160 | 760 | 460 | 250 | 1100 | 220 | <LOQ | <LOQ | 310 | 3300 | 1800 | 1600 | <LOQ | <LOQ | <LOQ | <LOQ | <LOQ | <LOQ | <LOQ | <LOQ | 260 | 1100 | <LOQ | <LOQ | S
656 | 43 | 1700 | 3300 | 730 | 420 | <LOQ | 6000 | 7800 | <LOQ | 1500 | 880 | 400 | 160 | <LOQ | 930 | 3300 | <LOQ | <LOQ | <LOQ | <LOQ | <LOQ | <LOQ | <LOQ | 53 | <LOQ | 2500 | 910 | <LOQ | <LOQ | M
659 | 5 | 1900 | 820 | 1400 | 2100 | 2100 | 1400 | 750 | 1800 | 5800 | 1800 | 4600 | 6800 | 6400 | 4500 | 1900 | 5400 | <LOQ | <LOQ | <LOQ | <LOQ | <LOQ | <LOQ | <LOQ | <LOQ | 1500 | 4700 | <LOQ | <LOQ | M
699 | 45 | 5600 | 2200 | 1700 | 3900 | 1100 | 140 | 4300 | 2500 | 14000 | 7800 | 4500 | 14000 | 6200 | <LOQ | 12000 | 4900 | <LOQ | <LOQ | <LOQ | <LOQ | <LOQ | <LOQ | <LOQ | <LOQ | 2700 | 7900 | <LOQ | <LOQ | M
702 | 4 | <LOQ | <LOQ | <LOQ | <LOQ | <LOQ | <LOQ | <LOQ | <LOQ | <LOQ | <LOQ | <LOQ | <LOQ | <LOQ | <LOQ | <LOQ | <LOQ | <LOQ | <LOQ | <LOQ | <LOQ | <LOQ | <LOQ | <LOQ | <LOQ | <LOQ | <LOQ | <LOQ | <LOQ | M
709 | 27 | 6000 | 5300 | 3300 | 3600 | 4600 | 2900 | 5500 | 4100 | 150 | <LOQ | <LOQ | <LOQ | 110 | <LOQ | <LOQ | <LOQ | <LOQ | <LOQ | <LOQ | <LOQ | <LOQ | <LOQ | <LOQ | <LOQ | 4400 | <LOQ | <LOQ | <LOQ | M
728 | 37 | 2700 | 2700 | 3600 | 3200 | 2700 | 3500 | 1300 | 1300 | <LOQ | <LOQ | <LOQ | <LOQ | <LOQ | <LOQ | <LOQ | <LOQ | <LOQ | <LOQ | <LOQ | <LOQ | <LOQ | <LOQ | <LOQ | <LOQ | 2600 | <LOQ | <LOQ | <LOQ | M
738 | 4 | <LOQ | 320 | 150 | <LOQ | 150 | 320 | <LOQ | <LOQ | <LOQ | <LOQ | <LOQ | <LOQ | <LOQ | <LOQ | <LOQ | <LOQ | <LOQ | <LOQ | <LOQ | 55 | <LOQ | 110 | <LOQ | <LOQ | 140 | <LOQ | <LOQ | >1200 | S, trä
764 | 30 | 370 | 910 | 270 | 440 | 570 | 170 | 1400 | 730 | 1800 | 3900 | 1100 | 2100 | 2500 | 970 | 4700 | 2500 | <LOQ | 73 | 160 | 200 | <LOQ | <LOQ | 350 | 200 | 610 | 2400 | 130 | <LOQ | M, 1:a mätn
764 | 31 | 160 | 480 | 120 | 280 | 180 | 110 | 1100 | 600 | 920 | 1900 | 430 | 1100 | 880 | 890 | 3500 | 2100 | 81 | 270 | 72 | 200 | 120 | <LOQ | 250 | 250 | 380 | 1500 | 160 | <LOQ | M, 2:a mätn
776 | 32 | 880 | 1100 | 1600 | 1600 | 1400 | 2100 | 3300 | 1900 | <LOQ | <LOQ | <LOQ | <LOQ | <LOQ | <LOQ | <LOQ | <LOQ | <LOQ | <LOQ | <LOQ | <LOQ | <LOQ | <LOQ | <LOQ | <LOQ | 1700 | <LOQ | <LOQ | <LOQ | S, gul
783 | 25 | 5400 | 1500 | 2300 | 1800 | 2200 | 1600 | 5600 | 5200 | 2800 | 550 | 990 | 750 | 1300 | 710 | 2500 | 2800 | <LOQ | <LOQ | <LOQ | <LOQ | <LOQ | <LOQ | <LOQ | <LOQ | 3200 | 1600 | <LOQ | <LOQ | M
792 | 30 | 790 | 430 | 660 | 530 | 850 | 690 | 690 | 770 | 910 | 540 | 760 | 640 | 1000 | 810 | 870 | 840 | <LOQ | <LOQ | <LOQ | <LOQ | <LOQ | <LOQ | <LOQ | <LOQ | 680 | 800 | <LOQ | <LOQ | M
795 | 39 | 520 | 810 | 790 | 1400 | 660 | 1100 | 700 | 2200 | 210 | 670 | 190 | 1600 | 130 | 450 | 970 | 990 | <LOQ | <LOQ | <LOQ | <LOQ | <LOQ | <LOQ | <LOQ | <LOQ | 1000 | 650 | <LOQ | <LOQ | M
802 | 23 | 1800 | 920 | 1600 | 1300 | 2300 | 690 | 830 | 1400 | 430 | 150 | 330 | 200 | 380 | 110 | 120 | 220 | <LOQ | <LOQ | <LOQ | <LOQ | <LOQ | <LOQ | <LOQ | <LOQ | 1400 | 240 | <LOQ | <LOQ | M
812 | 35 | 1300 | 5400 | 4600 | 6100 | 2600 | 5200 | 7400 | 4500 | <LOQ | <LOQ | <LOQ | <LOQ | <LOQ | <LOQ | <LOQ | <LOQ | <LOQ | <LOQ | <LOQ | <LOQ | <LOQ | <LOQ | <LOQ | <LOQ | 4600 | <LOQ | <LOQ | <LOQ | M
820 | 9 | 210 | 460 | 240 | 340 | 270 | <LOQ | 460 | 300 | 1700 | 2200 | 1500 | 2200 | 1300 | 370 | 2600 | 1600 | <LOQ | <LOQ | <LOQ | <LOQ | <LOQ | <LOQ | <LOQ | <LOQ | 290 | 1700 | <LOQ | <LOQ | M
822 | 3 | <LOQ | <LOQ | <LOQ | <LOQ | <LOQ | <LOQ | <LOQ | <LOQ | <LOQ | 120 | <LOQ | <LOQ | 110 | <LOQ | 140 | 120 | <LOQ | <LOQ | <LOQ | <LOQ | <LOQ | <LOQ | <LOQ | <LOQ | <LOQ | <LOQ | <LOQ | <LOQ | M
835 | 28 | 110 | 530 | 140 | 340 | 510 | 350 | 1000 | 770 | 530 | 2000 | 730 | 1300 | 2000 | 1400 | 3000 | 2800 | <LOQ | <LOQ | <LOQ | <LOQ | <LOQ | <LOQ | <LOQ | <LOQ | 470 | 1700 | <LOQ | <LOQ | M
837 | 31 | 250 | 580 | <LOQ | 490 | 140 | 420 | 240 | 330 | 1700 | 2600 | 460 | 2900 | 770 | 1900 | 1100 | 2200 | <LOQ | <LOQ | <LOQ | <LOQ | <LOQ | <LOQ | <LOQ | <LOQ | 310 | 1700 | <LOQ | <LOQ | M
850 | 44 | 7300 | 340 | 2600 | 2300 | 200 | 830 | 4500 | 1800 | 2500 | 190 | 2500 | 1800 | 110 | 600 | 2100 | 2700 | <LOQ | <LOQ | <LOQ | <LOQ | <LOQ | <LOQ | <LOQ | <LOQ | 2500 | 1600 | <LOQ | <LOQ | M
858 | 29 | 400 | 940 | 240 | 1000 | 610 | <LOQ | <LOQ | <LOQ | 220 | 930 | 430 | 1100 | 470 | <LOQ | <LOQ | <LOQ | <LOQ | <LOQ | <LOQ | <LOQ | <LOQ | <LOQ | <LOQ | <LOQ | 420 | 410 | <LOQ | <LOQ | M
862 | 34 | <LOQ | <LOQ | 380 | <LOQ | 190 | 550 | <LOQ | 1200 | 130 | 180 | 720 | 150 | 410 | 2900 | <LOQ | 3100 | <LOQ | <LOQ | <LOQ | <LOQ | <LOQ | <LOQ | <LOQ | <LOQ | 320 | 960 | <LOQ | <LOQ | M
Resultatbilaga sid 2 | [9 empty] | XRF-resultat, Edsbergs Båtklubb | [16 empty] | 2025-03-17
[5 empty] | KOPPAR (Cu), µg /cm2 | [7 empty] | ZINK (Zn), µg /cm2 | [7 empty] | TENN (Sn), µg /cm2 |  |  |  |  | MEDELVÄRDEN, µg /cm2
Id. Nr | HB nr | SB bak | SB mitt | SB för | BB för | BB mitt | BB bak | BB, Akter, roder | SB, Akter, roder | SB bak | SB mitt | SB för | BB för | BB mitt | BB bak | BB, Akter, roder | SB, Akter, roder | SB bak | SB mitt | SB för | BB för | BB mitt | BB bak | BB, Akter, roder | SB, Akter, roder | Koppar | Zink | Tenn | Bly | Kommentar
863 | 26 | 14000 | 11000 | 14000 | 17000 | 11000 | 12000 | 13000 | 14000 | <LOQ | <LOQ | <LOQ | <LOQ | <LOQ | <LOQ | <LOQ | <LOQ | <LOQ | <LOQ | <LOQ | <LOQ | <LOQ | <LOQ | <LOQ | <LOQ | 13000 | <LOQ | <LOQ | <LOQ | M
864 | 29 | 1200 | 950 | 760 | 1200 | 1300 | 870 | 930 | 910 | 2200 | 1900 | 2100 | 1700 | 2200 | 2000 | 1300 | 1800 | <LOQ | <LOQ | <LOQ | <LOQ | <LOQ | <LOQ | <LOQ | <LOQ | 1000 | 1900 | <LOQ | <LOQ | M
867 | 85 | <LOQ | <LOQ | <LOQ | <LOQ | <LOQ | <LOQ | <LOQ | <LOQ | <LOQ | <LOQ | <LOQ | <LOQ | <LOQ | <LOQ | <LOQ | <LOQ | <LOQ | <LOQ | <LOQ | <LOQ | <LOQ | <LOQ | <LOQ | <LOQ | <LOQ | <LOQ | <LOQ | <LOQ | M, aluminium
871 | 38 | 730 | 110 | 150 | 160 | <LOQ | <LOQ | 170 | 830 | 2000 | 310 | 670 | 790 | 200 | 190 | 650 | 2900 | <LOQ | <LOQ | <LOQ | <LOQ | <LOQ | <LOQ | <LOQ | <LOQ | 280 | 960 | <LOQ | <LOQ | M
873 | 14 | <LOQ | <LOQ | <LOQ | <LOQ | <LOQ | 750 | 350 | <LOQ | 130 | 200 | 380 | 970 | <LOQ | 3000 | 2300 | 270 | <LOQ | <LOQ | <LOQ | <LOQ | <LOQ | <LOQ | <LOQ | <LOQ | 180 | 910 | <LOQ | <LOQ | M
881 | 42 | 1100 | 1100 | 1100 | 410 | 1100 | 1300 | 1000 | 900 | 2000 | 2200 | 3300 | 1500 | 1300 | 4200 | 1700 | 1600 | <LOQ | <LOQ | <LOQ | <LOQ | <LOQ | <LOQ | <LOQ | <LOQ | 1000 | 2200 | <LOQ | <LOQ | M
885 | 28 | 1300 | 1200 | 1200 | 780 | 1300 | 1600 | 1300 | 960 | 3000 | 2400 | 2900 | 2000 | 3300 | 3400 | 3300 | 2300 | <LOQ | <LOQ | <LOQ | <LOQ | <LOQ | <LOQ | <LOQ | <LOQ | 1200 | 2800 | <LOQ | <LOQ | M
892 | 12 | 740 | <LOQ | 350 | 110 | 470 | 230 | 750 | <LOQ | 620 | <LOQ | 320 | 140 | 620 | 720 | 490 | <LOQ | <LOQ | <LOQ | <LOQ | <LOQ | <LOQ | <LOQ | <LOQ | <LOQ | 340 | 380 | <LOQ | <LOQ | M
893 | 2 | 260 | 280 | 620 | 560 | 370 | 180 | 630 | 600 | 140 | 120 | 350 | 310 | 180 | <LOQ | 220 | 150 | <LOQ | <LOQ | <LOQ | <LOQ | <LOQ | <LOQ | <LOQ | <LOQ | 440 | 190 | <LOQ | <LOQ | M
896 | 10 | 6100 | 4300 | 4800 | 5000 | 5900 | 6200 | 1800 | 2000 | 9700 | 6200 | 9300 | 9100 | 4300 | 12000 | 5500 | 6300 | 57 | <LOQ | <LOQ | <LOQ | 55 | 58 | <LOQ | <LOQ | 4500 | 7800 | <LOQ | <LOQ | M
897 | 39 | <LOQ | <LOQ | <LOQ | <LOQ | <LOQ | <LOQ | <LOQ | <LOQ | <LOQ | <LOQ | <LOQ | <LOQ | <LOQ | <LOQ | <LOQ | <LOQ | <LOQ | <LOQ | <LOQ | <LOQ | <LOQ | <LOQ | <LOQ | <LOQ | <LOQ | <LOQ | <LOQ | <LOQ | M
898 | 20 | 740 | 610 | 900 | 1100 | 750 | 540 | 660 | 960 | 1800 | 1700 | 2800 | 3200 | 2200 | 1400 | 2000 | 2800 | <LOQ | <LOQ | <LOQ | <LOQ | <LOQ | <LOQ | <LOQ | <LOQ | 780 | 2200 | <LOQ | <LOQ | M
906 | 32 | 4300 | 2400 | 4700 | 4400 | 2700 | 3400 | 2800 | 2700 | 3600 | 1700 | 2700 | 3300 | 1700 | 2600 | 2300 | 2200 | <LOQ | <LOQ | <LOQ | <LOQ | <LOQ | <LOQ | <LOQ | <LOQ | 3400 | 2500 | <LOQ | <LOQ | M
919 | 8 | 1800 | 2200 | 2100 | 2400 | 2100 | 2000 | 2600 | 1900 | 4700 | 5000 | 4500 | 6500 | 4300 | 4300 | 5700 | 3800 | <LOQ | <LOQ | <LOQ | <LOQ | <LOQ | <LOQ | <LOQ | <LOQ | 2100 | 4900 | <LOQ | <LOQ | M
923 | 16 | 2400 | 5200 | 4300 | 6300 | 5200 | 200 | 490 | 2000 | 270 | 1400 | 370 | 1600 | 1300 | <LOQ | <LOQ | 240 | <LOQ | <LOQ | <LOQ | <LOQ | <LOQ | <LOQ | <LOQ | <LOQ | 3300 | 660 | <LOQ | <LOQ | M
928 | 25 | <LOQ | <LOQ | 140 | <LOQ | <LOQ | <LOQ | 990 | 1900 | <LOQ | <LOQ | <LOQ | <LOQ | <LOQ | <LOQ | 270 | 450 | <LOQ | <LOQ | <LOQ | <LOQ | <LOQ | <LOQ | <LOQ | <LOQ | 410 | 130 | <LOQ | <LOQ | M
933 | 11 | <LOQ | <LOQ | <LOQ | <LOQ | <LOQ | <LOQ | <LOQ | <LOQ | <LOQ | <LOQ | <LOQ | <LOQ | <LOQ | <LOQ | <LOQ | <LOQ | <LOQ | <LOQ | <LOQ | <LOQ | <LOQ | <LOQ | <LOQ | <LOQ | <LOQ | <LOQ | <LOQ | <LOQ | M
936 | 15 | <LOQ | <LOQ | <LOQ | <LOQ | <LOQ | <LOQ | <LOQ | <LOQ | <LOQ | <LOQ | <LOQ | <LOQ | <LOQ | <LOQ | <LOQ | <LOQ | <LOQ | <LOQ | <LOQ | <LOQ | <LOQ | <LOQ | <LOQ | <LOQ | <LOQ | <LOQ | <LOQ | <LOQ | M
939 | 24 | <LOQ | <LOQ | <LOQ | <LOQ | <LOQ | <LOQ | <LOQ | <LOQ | <LOQ | <LOQ | <LOQ | <LOQ | <LOQ | <LOQ | <LOQ | <LOQ | <LOQ | <LOQ | <LOQ | <LOQ | <LOQ | <LOQ | <LOQ | <LOQ | <LOQ | <LOQ | <LOQ | <LOQ | M
940 | 26 | 3200 | 2600 | 1800 | 2700 | 1500 | 3000 | 2000 | 2100 | <LOQ | <LOQ | <LOQ | <LOQ | <LOQ | <LOQ | <LOQ | <LOQ | <LOQ | <LOQ | <LOQ | <LOQ | <LOQ | <LOQ | <LOQ | <LOQ | 2400 | <LOQ | <LOQ | <LOQ | M
941 | 13 | 8100 | 4500 | 3300 | 1600 | 130 | 3500 | 15000 | 10000 | 3200 | 1900 | 1600 | 2600 | <LOQ | 1200 | 6500 | 4500 | <LOQ | <LOQ | <LOQ | <LOQ | <LOQ | <LOQ | 81 | 63 | 5800 | 2700 | <LOQ | <LOQ | M
942 | 10 | 270 | 420 | 140 | 1300 | 180 | 330 | 2300 | 2100 | <LOQ | 260 | <LOQ | 580 | <LOQ | 150 | 930 | 590 | <LOQ | <LOQ | <LOQ | <LOQ | <LOQ | <LOQ | <LOQ | <LOQ | 880 | 330 | <LOQ | <LOQ | M
948 | 22 | 1100 | 1300 | 1800 | 1100 | 1000 | 1200 | 840 | 940 | 1600 | 1700 | 2700 | 1700 | 1800 | 1900 | 910 | 950 | <LOQ | <LOQ | <LOQ | <LOQ | <LOQ | <LOQ | <LOQ | <LOQ | 1200 | 1700 | <LOQ | <LOQ | M
952 | 14 | <LOQ | <LOQ | <LOQ | <LOQ | <LOQ | <LOQ | <LOQ | <LOQ | <LOQ | <LOQ | <LOQ | <LOQ | <LOQ | <LOQ | <LOQ | <LOQ | <LOQ | <LOQ | <LOQ | <LOQ | <LOQ | <LOQ | <LOQ | <LOQ | <LOQ | <LOQ | <LOQ | <LOQ | M
962 | 36 | 620 | 770 | 1200 | 1700 | 230 | 250 | <LOQ | <LOQ | 500 | 380 | 510 | 960 | 500 | 900 | 480 | 570 | <LOQ | <LOQ | <LOQ | <LOQ | <LOQ | <LOQ | <LOQ | <LOQ | 610 | 600 | <LOQ | <LOQ | M
964 | 5 | 1400 | 690 | 690 | 960 | 1600 | 610 | 1300 | 1200 | 4400 | 2700 | 2900 | 2500 | 3000 | 1900 | 4200 | 3700 | <LOQ | <LOQ | <LOQ | <LOQ | <LOQ | <LOQ | <LOQ | <LOQ | 1100 | 3200 | <LOQ | <LOQ | M
966 | 19 | 1600 | 1900 | 1800 | 2200 | 2100 | 1800 | 2300 | 2300 | 6100 | 6300 | 6600 | 7400 | 7300 | 4000 | 8500 | 8200 | 160 | 100 | 110 | 120 | <LOQ | 83 | 51 | 74 | 2000 | 6800 | 90 | <LOQ | M
967 | 19 | 420 | 1400 | 170 | 790 | 590 | 450 | <LOQ | 270 | 630 | 510 | <LOQ | 390 | 120 | <LOQ | <LOQ | 360 | <LOQ | <LOQ | <LOQ | <LOQ | <LOQ | <LOQ | <LOQ | <LOQ | 520 | 270 | <LOQ | <LOQ | M
970 | 6 | 530 | 800 | 930 | 830 | 1100 | 770 | 1000 | 980 | 360 | 1200 | 1200 | 1500 | 2100 | 180 | 1500 | 1700 | <LOQ | <LOQ | <LOQ | <LOQ | <LOQ | <LOQ | <LOQ | <LOQ | 870 | 1200 | <LOQ | <LOQ | M
973 | 15 | 1100 | 640 | 340 | 330 | 330 | 680 | 140 | <LOQ | <LOQ | <LOQ | <LOQ | <LOQ | <LOQ | <LOQ | <LOQ | <LOQ | <LOQ | <LOQ | <LOQ | <LOQ | <LOQ | <LOQ | <LOQ | <LOQ | 450 | <LOQ | <LOQ | <LOQ | M
Resultatbilaga sid 3 | [9 empty] | XRF-resultat, Edsbergs Båtklubb | [16 empty] | 2025-03-17
[5 empty] | KOPPAR (Cu), µg /cm2 | [7 empty] | ZINK (Zn), µg /cm2 | [7 empty] | TENN (Sn), µg /cm2 |  |  |  |  | MEDELVÄRDEN, µg /cm2
Id. Nr | HB nr | SB bak | SB mitt | SB för | BB för | BB mitt | BB bak | BB, Akter, roder | SB, Akter, roder | SB bak | SB mitt | SB för | BB för | BB mitt | BB bak | BB, Akter, roder | SB, Akter, roder | SB bak | SB mitt | SB för | BB för | BB mitt | BB bak | BB, Akter, roder | SB, Akter, roder | Koppar | Zink | Tenn | Bly | Kommentar
974 | 20 | <LOQ | 480 | 1200 | 830 | 680 | 820 | 1100 | 1100 | <LOQ | 980 | 2300 | 2100 | 1300 | 1900 | 1700 | 1100 | <LOQ | <LOQ | <LOQ | <LOQ | <LOQ | <LOQ | <LOQ | <LOQ | 780 | 1400 | <LOQ | <LOQ | M
975 | 24 | <LOQ | <LOQ | <LOQ | <LOQ | <LOQ | <LOQ | <LOQ | <LOQ | <LOQ | <LOQ | <LOQ | <LOQ | <LOQ | <LOQ | <LOQ | <LOQ | <LOQ | <LOQ | <LOQ | <LOQ | <LOQ | <LOQ | <LOQ | <LOQ | <LOQ | <LOQ | <LOQ | <LOQ | M
981 | 1 | 2300 | 830 | 1100 | 1400 | 1500 | 1700 | 2100 | 2200 | 1400 | 1700 | 1800 | 1500 | 1500 | 1300 | 2500 | 1800 | <LOQ | <LOQ | <LOQ | <LOQ | <LOQ | <LOQ | <LOQ | <LOQ | 1600 | 1700 | <LOQ | <LOQ | M
982 | 33 | 290 | 220 | 330 | 230 | 330 | 430 | 500 | 350 | 270 | 220 | 410 | 320 | 440 | 530 | 610 | 360 | <LOQ | <LOQ | <LOQ | <LOQ | <LOQ | <LOQ | <LOQ | <LOQ | 340 | 400 | <LOQ | <LOQ | M
984 | 11 | 1600 | 2000 | 1500 | 2200 | 2100 | 1300 | 2100 | 2400 | 5000 | 3900 | 4200 | 5600 | 5500 | 4300 | 4900 | 6900 | <LOQ | <LOQ | <LOQ | <LOQ | <LOQ | <LOQ | <LOQ | <LOQ | 1900 | 5000 | <LOQ | <LOQ | M
985 | 35 | 2100 | 1500 | 1900 | 2100 | 610 | 940 | 2100 | 2000 | 660 | 430 | 650 | 780 | <LOQ | 680 | 3000 | 3400 | <LOQ | <LOQ | <LOQ | <LOQ | <LOQ | <LOQ | <LOQ | <LOQ | 1700 | 1200 | <LOQ | <LOQ | M
987 | 17 | 1200 | 1300 | 1200 | 1300 | 1400 | 1200 | 1300 | 1000 | 2800 | 4300 | 3200 | 3600 | 4900 | 4400 | 4100 | 3500 | <LOQ | <LOQ | <LOQ | <LOQ | <LOQ | <LOQ | <LOQ | <LOQ | 1200 | 3900 | <LOQ | <LOQ | M
994 | 21 | <LOQ | <LOQ | <LOQ | 260 | <LOQ | <LOQ | 750 | 340 | <LOQ | <LOQ | <LOQ | 130 | <LOQ | <LOQ | 260 | 100 | <LOQ | <LOQ | <LOQ | <LOQ | <LOQ | <LOQ | <LOQ | <LOQ | 200 | <LOQ | <LOQ | <LOQ | S
996 | 22 | 140 | <LOQ | <LOQ | 130 | <LOQ | 220 | 250 | 610 | <LOQ | <LOQ | <LOQ | <LOQ | <LOQ | <LOQ | <LOQ | <LOQ | <LOQ | <LOQ | <LOQ | <LOQ | <LOQ | <LOQ | <LOQ | <LOQ | 190 | <LOQ | <LOQ | <LOQ | M
1001 | 23 | 520 | 790 | 310 | 410 | 640 | 440 | 470 | 330 | 420 | 670 | 200 | 310 | 520 | 360 | 400 | 260 | <LOQ | <LOQ | <LOQ | <LOQ | <LOQ | <LOQ | <LOQ | <LOQ | 490 | 390 | <LOQ | 400 | M, gul, orange, röd?
1002 | 40 | <LOQ | <LOQ | <LOQ | <LOQ | 230 | <LOQ | 310 | 590 | <LOQ | <LOQ | <LOQ | <LOQ | 160 | <LOQ | 200 | 420 | <LOQ | <LOQ | <LOQ | <LOQ | <LOQ | <LOQ | <LOQ | <LOQ | 180 | 140 | <LOQ | <LOQ | M, aluminium, korr
1003 | 36 | <LOQ | <LOQ | <LOQ | <LOQ | <LOQ | <LOQ | <LOQ | <LOQ | <LOQ | <LOQ | <LOQ | <LOQ | <LOQ | <LOQ | <LOQ | <LOQ | <LOQ | <LOQ | <LOQ | <LOQ | <LOQ | <LOQ | <LOQ | <LOQ | <LOQ | <LOQ | <LOQ | <LOQ | M
1005 | 34 | 1500 | 160 | 750 | 170 | <LOQ | 680 | 140 | 370 | 2300 | 150 | 2500 | 360 | <LOQ | 1900 | 280 | 1200 | <LOQ | <LOQ | <LOQ | <LOQ | <LOQ | <LOQ | <LOQ | <LOQ | 480 | 1100 | <LOQ | <LOQ | M
1006 | 13 | <LOQ | <LOQ | <LOQ | <LOQ | <LOQ | <LOQ | <LOQ | <LOQ | <LOQ | <LOQ | <LOQ | <LOQ | <LOQ | <LOQ | <LOQ | <LOQ | <LOQ | <LOQ | <LOQ | <LOQ | <LOQ | <LOQ | <LOQ | <LOQ | <LOQ | <LOQ | <LOQ | <LOQ | M, aluminium
1008 | 37 | <LOQ | <LOQ | <LOQ | <LOQ | <LOQ | <LOQ | <LOQ | <LOQ | <LOQ | <LOQ | <LOQ | <LOQ | <LOQ | <LOQ | <LOQ | <LOQ | <LOQ | <LOQ | <LOQ | <LOQ | <LOQ | <LOQ | <LOQ | <LOQ | <LOQ | <LOQ | <LOQ | <LOQ | M
1009 | 9 | 250 | 190 | <LOQ | 100 | 180 | 120 | <LOQ | <LOQ | 570 | 430 | 200 | 260 | 380 | 190 | <LOQ | <LOQ | <LOQ | <LOQ | <LOQ | <LOQ | <LOQ | <LOQ | <LOQ | <LOQ | 120 | 270 | <LOQ | <LOQ | M
1011 | 33 | <LOQ | <LOQ | <LOQ | <LOQ | <LOQ | <LOQ | <LOQ | <LOQ | <LOQ | <LOQ | <LOQ | <LOQ | <LOQ | <LOQ | <LOQ | <LOQ | <LOQ | <LOQ | <LOQ | <LOQ | <LOQ | <LOQ | <LOQ | <LOQ | <LOQ | <LOQ | <LOQ | <LOQ | M
1013 | 16 | 1400 | 1800 | 1700 | 1500 | 1500 | 1700 | 1600 | 2300 | 250 | 310 | 260 | 260 | 250 | 310 | 210 | 340 | <LOQ | <LOQ | <LOQ | <LOQ | <LOQ | <LOQ | <LOQ | <LOQ | 1700 | 270 | <LOQ | <LOQ | M
1014 | 27 | <LOQ | <LOQ | <LOQ | <LOQ | <LOQ | 100 | <LOQ | <LOQ | <LOQ | <LOQ | <LOQ | <LOQ | <LOQ | <LOQ | <LOQ | <LOQ | <LOQ | <LOQ | <LOQ | <LOQ | <LOQ | <LOQ | <LOQ | <LOQ | <LOQ | <LOQ | <LOQ | <LOQ | M
1015 | 12 | 120 | 590 | 240 | 300 | 790 | 1400 | 150 | 200 | <LOQ | 190 | 120 | 120 | <LOQ | 200 | <LOQ | 110 | <LOQ | <LOQ | <LOQ | <LOQ | <LOQ | <LOQ | <LOQ | <LOQ | 470 | 110 | <LOQ | <LOQ | M
1016 | 21 | <LOQ | <LOQ | <LOQ | <LOQ | <LOQ | <LOQ | <LOQ | <LOQ | <LOQ | <LOQ | <LOQ | <LOQ | <LOQ | <LOQ | <LOQ | <LOQ | <LOQ | <LOQ | <LOQ | <LOQ | <LOQ | <LOQ | <LOQ | <LOQ | <LOQ | <LOQ | <LOQ | <LOQ | M
1017 | 18 | <LOQ | 340 | 740 | <LOQ | <LOQ | <LOQ | <LOQ | <LOQ | <LOQ | 910 | 1100 | <LOQ | <LOQ | <LOQ | <LOQ | <LOQ | <LOQ | <LOQ | <LOQ | <LOQ | <LOQ | <LOQ | <LOQ | <LOQ | 170 | 290 | <LOQ | <LOQ | M
1018 | 1 | <LOQ | <LOQ | <LOQ | <LOQ | <LOQ | <LOQ | <LOQ | <LOQ | <LOQ | <LOQ | <LOQ | <LOQ | <LOQ | <LOQ | <LOQ | <LOQ | <LOQ | <LOQ | <LOQ | <LOQ | <LOQ | <LOQ | <LOQ | <LOQ | <LOQ | <LOQ | <LOQ | <LOQ | M
931 A | 6 | 1400 | 1100 | 1100 | 1500 | 2000 | 2600 | 1100 | 1100 | 3000 | 1500 | 3000 | 3400 | 3400 | 3200 | 3300 | 5800 | <LOQ | 72 | <LOQ | 73 | 58 | 58 | 57 | 99 | 1500 | 3300 | 58 | <LOQ | M
931 B | 17 | 190 | 120 | 160 | <LOQ | <LOQ | 130 | <LOQ | 460 | 720 | 400 | 590 | 200 | 190 | 460 | 550 | 2300 | <LOQ | <LOQ | <LOQ | <LOQ | <LOQ | <LOQ | <LOQ | <LOQ | 150 | 680 | <LOQ | <LOQ | M
<LOQ = mindre än kvantifieringsgränsen
S= segelbåt, M= motorbåt och MS = motorseglare
HB= HappyBoat löpnummer
Korr. = mätvärdet har korrigerats för annan bakgrund än plast
Tennhalter högre än 50 men lägre än 100 ug/cm2
Tennhalter högre lika med eller högre än 100 ug/cm2
Metallhalten är under respektive kvantifieringsgräns (100 ug/cm2 för koppar, zink och bly och 50 för tenn)
Tennhalter högre än 50 men lägre än 100 ug/cm2
Tennhalter högre lika med eller högre än 100 ug/cm2
Blyhalter högre än kvantifieringsgränsen för instrumentet
<LOQ = mindre än kvantifieringsgränsen
S= segelbåt, M= motorbåt och MS = motorseglare
HB= HappyBoat löpnummer